## 01 Délka vláken
Vlna |  |  |  | PES
j | ljd - ljh | lj [mm] | nj | j | ljd - ljh | lj [mm] | nj
1 | 10 - 20 | 15 | 2 | 1 | 24 - 28 | 26 | 3
2 | 20 - 30 | 25 | 11 | 2 | 28 - 32 | 30 | 10
3 | 30 - 40 | 35 | 19 | 3 | 32 - 36 | 34 | 14
4 | 40 - 50 | 45 | 26 | 4 | 36 - 40 | 38 | 21
5 | 50 - 60 | 55 | 29 | 5 | 40 - 44 | 42 | 32
6 | 60 - 70 | 65 | 25 | 6 | 44 - 48 | 46 | 9
7 | 70 - 80 | 75 | 21 | 7 | 48 -52 | 50 | 1
8 | 80 - 90 | 85 | 18 |  |  | S | 90
9 | 90 - 100 | 95 | 9
10 | 100 - 110 | 105 | 5
11 | 110 - 120 | 115 | 3
12 | 120 - 130 | 125 | 2
|  | S | 170

## 02 Jemnost vláken
Vlna |  |  |  | PES
j | djd - djh | dj [µm] | nj | j | djd - djh | dj [µm] | nj
1 | 13 - 15 | 14 | 6 |  | 5 - 7 | 6 | 5
2 | 15 - 17 | 16 | 14 |  | 7 - 9 | 8 | 10
3 | 17 - 19 | 18 | 26 |  | 9 - 11 | 10 | 24
4 | 19 - 21 | 20 | 25 |  | 11 - 13 | 12 | 49
5 | 21 - 23 | 22 | 21 |  | 13 - 15 | 14 | 9
6 | 23 - 25 | 24 | 13 |  | 15 - 17 | 16 | 3
7 | 25 - 27 | 26 | 7 |  |  | S | 100
8 | 27 - 29 | 28 | 6
9 | 29 - 31 | 30 | 2
|  | S | 120

## 03 Jemnost příze
Jemnost příze v návinu |  |  | Jemnost příze ve tkanině
Pořadí | l [m] | m [g] | č.m. | m [g] osnova | m [g] útek
1 | 12 | 0.807 | 1 | 0.026 | 0.026
2 | 15 | 1.072 | 2 | 0.027 | 0.025
3 | 18 | 1.220 | 3 | 0.027 | 0.026
4 | 21 | 1.473 | 4 | 0.026 | 0.026
5 | 24 | 1.640 | 5 | 0.026 | 0.027
6 | 27 | 1.865 | 6 | 0.027 | 0.028
|  |  | 7 | 0.026 | 0.025

## 04 Zákruty příze
č.m. | xsi [z/0,25 m] | Dl [mm] | xpi [z/0,5 m]
1 | 126 | 2.5 | 262
2 | 146 | 4 | 330
3 | 134 | 2.5 | 255
4 | 140 | 4 | 266
5 | 131 | 2 | 268
6 | 123 | 2.5 | 284
7 | 114 | 2 | 226
8 | 117 | 3 | 205
9 | 128 | 2 | 266
10 | 119 | 2.5 | 226
11 | 135 | 3 | 251
12 | 133 | 3.5 | 269
13 | 114 | 4 | 225
14 | 116 | 3 | 238
15 | 128 | 3 | 267
16 | 118 | 2 | 238
17 | 112 | 5 | 213
18 | 121 | 3 | 281
19 | 145 | 4 | 241
20 | 137 | 4 | 215

## 05 Základní parametry tkaniny
| Vzorek A | Vzorek B
Tloušťka h [mm] | 0.5 | 0.45
Hmotnost m [g] | 2.755 | 1.607
Dostava osnovy [nití/1 cm] | 26 | 21
Dostava útku [nití/1 cm] | 25 | 19
l osnovy [mm] | 4 | 6
l útku [mm] | 7 | 5
Materiálové složení | polyester | 45% vlna 55% PES
Vazba | kepr | plátno

## 06 Pevnost tkaniny
| Tkanina A - osnova | Tkanina A - útek | Tkanina B - osnova | Tkanina B - útek
F [N] | 1504 | 967 | 698 | 617 |  | Pevnost tkaniny
e [%] | 55.979 | 50.873 | 35.031 | 27.753 |  | Tažnost tkaniny
S [mm2] | 7180 | 5510 | 2370 | 1580 |  | Plocha pod tahovou křivkou
a [°] | 64 | 68 | 66 | 70 |  | Směrnice tečny ke křivce
mx [mm.m-1] | [5 empty] | Modul na ose x
my [mm.N-1] | [5 empty] | Modul na ose y
rS [kg.m-2] | 0.24197 | 0.24197 | 0.1295 | 0.1295 |  | Plošná měrná hmotnost
h [m] | 0.00081 | 0.00081 | 0.00028 | 0.00028 |  | Tloušťka tkaniny
m [g] | 2.4197 | 2.4197 | 1.295 | 1.295 |  | Hmotnost tkaniny
Graf vzorek A osnova
Graf vzorek A útek
Graf vzorek B osnova |  |  | Graf vzorek B útek

## 07 Tuhost a splývavost tkanin
Splývavost tkanin |  | Tuhost tkanin |  |  |  |  | Hmotnost vzorku 10x10 cm
Vzorek | Plocha průmětu [mm2] | Vzorek A |  |  |  |  | mA=1,475 g
A | 54960 | l [mm] | a [°] | K osnova | a [°] | K útek
B | 64230 | 30 | 38 | 0.1513 | 42 | 0.1296
|  | 40 | 59 | 0.0654 | 59 | 0.0654
|  | 50 | 70 | 0.0373 | 71 | 0.035
|  | 60 | 80 | 0.0169 | 80 | 0.0169
|  | 70 | 85 | 0.0098 | 83 | 0.0115
|  | 80 | 86 | 0.0081 | 86 | 0.0064
|  | 90 | 87 | 0.0048 | 88 | 0.0031
|  | Tuhost tkanin |  |  |  |  | Hmotnost vzorku 10x10 cm
|  | Vzorek B |  |  |  |  | mB=4,4473 g
|  | l [mm] | a [°] | K osnova | a [°] | K útek
|  | 30 | 9 | 0.7568 | 11 | 0.6401
|  | 40 | 19 | 0.358 | 25 | 0.2617
|  | 50 | 31 | 0.2005 | 38 | 0.1513
|  | 60 | 46 | 0.1111 | 55 | 0.0776
|  | 70 | 60 | 0.0625 | 66 | 0.0467
|  | 80 | 71 | 0.035 | 76 | 0.0246
|  | 90 | 77 | 0.0226 | 80 | 0.0169

## 08 Prodyšnost tkanin
č.m. | q [l/h]
| Vzorek A | Vzorek B
1 | 1300 | 6300
2 | 1380 | 5600
3 | 1440 | 5900
4 | 1220 | 6100
5 | 1100 | 5900
6 | 1120 | 5700
7 | 1210 | 5800
8 | 1300 | 6000
9 | 1090 | 5900
10 | 1320 | 5900
11 | 1500 | 5700
12 | 1380 | 6200
13 | 1390 | 5900
14 | 1200 | 5700
15 | 1400 | 6100